## INPUT
tipologia | periodo | spessore_mm | massa_kg_m2 | stabilimento | stock_rawmat_t | cons_rawmat_tgg | stock_finished_m2 | cons_finished_m2gg | stock_glaze_t | cons_glaze_tgg | firstchoice_rate | energia_processo_MJ_m2 | resa_m2_m2 | throughput_m2_h | flex_QP_Nmm2 | flex_AT_Nmm2 | break_QP_N | break_AT_N | surf_QP_pct | surf_AT_pct
T1_7.4mm | t | 7.4 | 13.98 | D060 Scandiano | 4200 | 105 | 95000 | 3200 | 48 | 2.1 | 0.958 | 42.6 | 0.962 | 640 | 48 | 35 | 1400 | 700 | 97.6 | 95
T1_7.4mm | t-1 | 7.4 | 13.98 | D060 Scandiano | 4074 | 108.15 | 92150 | 3296 | 46.56 | 2.163 | 0.95 | 43.45 | 0.956 | 620.8 | 47.4 | 35 | 1400 | 700 | 97.1 | 95
T2_8.2mm | t | 8.2 | 16.05 | D060 Scandiano | 4600 | 100 | 88000 | 2600 | 52 | 2 | 0.951 | 49 | 0.955 | 560 | 50 | 35 | 2050 | 1300 | 97.1 | 95
T2_8.2mm | t-1 | 8.2 | 16.05 | D060 Scandiano | 4462 | 103 | 85360 | 2678 | 50.44 | 2.06 | 0.943 | 49.98 | 0.949 | 543.2 | 49.4 | 35 | 2050 | 1300 | 96.6 | 95
T3_20mm | t | 20 | 41.79 | D240 Frassinoro | 5200 | 62 | 52000 | 900 | 40 | 1.2 | 0.936 | 127.5 | 0.941 | 210 | 53 | 35 | 7200 | 1300 | 96.4 | 95
T3_20mm | t-1 | 20 | 41.79 | D240 Frassinoro | 5044 | 63.86 | 50440 | 927 | 38.8 | 1.236 | 0.928 | 130.05 | 0.935 | 203.7 | 52.4 | 35 | 7200 | 1300 | 95.9 | 95

## LEGENDA
SCR (IOA) | Stock Coverage Rate = stock medio / consumo medio giornaliero [giorni]
PsI (OP) | Productivity Indicators: energia m2/GJ = firstchoice/(energia/1000); resa m2/m2; throughput m2/h
OCR (TQ) | Output Conformity Rate = QP/AT (ISO 10545; soglie EN 14411 BIa)
periodo | t = lug2023-giu2024 (EPD); t-1 = anno precedente (per il TII)
NOTA | Serie provvisorie, in corso di consolidamento. Sostituire con i dati reali e rilanciare RP7.4_build.py.